## Лист1
Перемычки из автоклав+A8+A105:U127+A8+A105:U127+A8+A105:U127
Область применения | Условная марка | Полное наименование | Размеры перемычки, мм |  |  | Класс бетона по прочности на сжатие. Марка бетона по плотности. | Расчётная нагрузка, кгс/пог. м | Мин. глубина опирания, мм, ненесущая /несущая | Объём, м³ | Масса* изделия при влажности 25%, кг | В пачке, шт. | Цена (с НДС), руб/ед.
|  |  | Длина, l | Ширина, b | Высота, h
Основной Ассортимент. Выполнение перекрытий оконных, дверных проёмов. | ПР12.1.30 | ПР12.1.30-1,1Я-В2,5 | 1200 | 100 | 300 | В2,5 D600 | 1100 | 100/150 | 0.036 | 28.8 | 24 | 0
| ПР15.1.30 | ПР15.1.30-0,55Я-В2,5 | 1500 | 100 | 300 | В2,5 D600 | 550 | 100/100 | 0.045 | 36 | 24 | 0
| ПР20.1.30 | ПР20.1.30-0,55Я-В2,5 | 2000 | 100 | 300 | В2,5 D600 | 550 | 100/150 | 0.06 | 48 | 24 | 0
| ПР25.1.30 | ПР25.1.30-0,55Я-В2,5 | 2500 | 100 | 300 | В2,5 D600 | 550 | 100/200 | 0.075 | 60 | 24 | 0
| ПР12.1,2.30 | ПР12.1,2.30-1,1Я-В2,5 | 1200 | 120 | 300 | В2,5 D600 | 1100 | 100/150 | 0.043 | 34.4 | 24 | 0
| ПР15.1,2.30 | ПР15.1,2.30-0,55Я-В2,5 | 1500 | 120 | 300 | В2,5 D600 | 550 | 100/100 | 0.054 | 43.2 | 24 | 0
| ПР20.1,2.30 | ПР20.1,2.30-0,55Я-В2,5 | 2000 | 120 | 300 | В2,5 D600 | 550 | 100/150 | 0.072 | 57.6 | 21 | 0
| ПР12.1,5.30 | ПР12.1,5.30-0,9Я-В2,5 | 1200 | 150 | 300 | В2,5 D600 | 1100 | 100/150 | 0.054 | 43.2 | 21 | 0
| ПР15.1,5.30 | ПР15.1,5.30-0,95Я-В2,5 | 1500 | 150 | 300 | В2,5 D600 | 550 | 100/100 | 0.068 | 54.4 | 21 | 0
| ПР20.1,5.30 | ПР20.1,5.30-0,45Я-В2,5 | 2000 | 150 | 300 | В2,5 D600 | 550 | 100/150 | 0.09 | 72 | 18 | 0
| ПР25.1,5.30 | ПР25.1,5.30-0,4Я-В2,5 | 2500 | 150 | 300 | В2,5 D600 | 550 | 100/200 | 0.113 | 90.1596 | 15 | 0
| ПР12.2.25 | ПР12.2.25-1,8Я-В2,5 | 1200 | 200 | 250 | В2,5 D600 | 1800 | 100/150 | 0.06 | 48 | 20 | 0
| ПР15.2.25 | ПР15.2.25-1,35Я-В2,5 | 1500 | 200 | 250 | В2,5 D600 | 1350 | 100/150 | 0.075 | 60 | 20 | 0
| ПР20.2.25 | ПР20.2.25-0,95Я-В2,5 | 2000 | 200 | 250 | В2,5 D600 | 950 | 100/150 | 0.1 | 80 | 15 | 0
| ПР25.2.25 | ПР25.2.25-0,75Я-В2,5 | 2500 | 200 | 250 | В2,5 D600 | 750 | 100/200 | 0.125 | 100 | 10 | 0
| ПР12.3.25 | ПР12.3.25-2,7Я-В2,5 | 1200 | 300 | 250 | В2,5 D600 | 2700 | 100/150 | 0.09 | 72 | 12 | 0
| ПР15.3.25 | ПР15.3.25-2,0Я-В2,5 | 1500 | 300 | 250 | В2,5 D600 | 2000 | 100/150 | 0.113 | 96 | 12 | 0
| ПР20.3.25 | ПР20.3.25-1,4Я-В2,5 | 2000 | 300 | 250 | В2,5 D600 | 1450 | 100/150 | 0.15 | 120 | 12 | 0
| ПР25.3.25 | ПР25.3.25-1,15Я-В2,5 | 2500 | 300 | 250 | В2,5 D600 | 1150 | 100/200 | 0.19 | 152 | 9 | 0
| ПР30.3.30-В3,5 | ПБ30.3.30-1,2Я-В3,5 | 3000 | 300 | 300 | В3,5 D600 | 2000 | 100/200 | 0.27 | 221.7 | 6 | 0
Ассортимент под заказ. Выполнение перекрытий оконных, дверных проёмов. | ПР12.2.25-В3,5 | ПР12.2.25-2,3Я-В3,5 | 1200 | 200 | 250 | В3,5 D600 | 2300 | 100/150 | 0.06 | 48 | 20 | 0
| ПР15.2.25-В3,5 | ПР15.2.25-1,75Я-В3,5 | 1500 | 200 | 250 | В3,5 D600 | 1750 | 100/150 | 0.075 | 60 | 20 | 0
| ПР20.2.25-В3,5 | ПР20.2.25-1,25Я-В3,5 | 2000 | 200 | 250 | В3,5 D600 | 1250 | 100/150 | 0.1 | 80 | 15 | 0
| ПР25.2.25-В3,5 | ПР25.2.25-1,0Я-В3,5 | 2500 | 200 | 250 | В3,5 D600 | 1000 | 100/200 | 0.125 | 100 | 10 | 0
| ПР12.3.25-В3,5 | ПР12.3.25-3,4Я-В3,5 | 1200 | 300 | 250 | В3,5 D600 | 3400 | 100/150 | 0.09 | 72 | 12 | 0
| ПР15.3.25-В3,5 | ПР15.3.25-2,6Я-В3,5 | 1500 | 300 | 250 | В3,5 D600 | 2600 | 100/150 | 0.113 | 96 | 12 | 0
| ПР20.3.25-В3,5 | ПР20.3.25-1,55Я-В3,5 | 2000 | 300 | 250 | В3,5 D600 | 1550 | 100/150 | 0.15 | 120 | 12 | 0
| ПР25.3.25-В3,5 | ПР25.3.25-1,4Я-В3,5 | 2500 | 300 | 250 | В3,5 D600 | 1400 | 100/200 | 0.19 | 152 | 9 | 0
| ПР12.0,8.25 | ПР12.0,8.25-0,75Я-В2,5 | 1200 | 80 | 250 | В2,5 D600 | 750 | 100/100 | 0.024 | 19.2 | 48 | 0
| ПР15.0,8.25 | ПР15.0,8.25-0,45Я-В2,5 | 1500 | 80 | 250 | В2,5 D600 | 450 | 100/100 | 0.03 | 24 | 48 | 0
| ПР20.0,8.25 | ПР20.0,8.25-0,45Я-В2,5 | 2000 | 80 | 250 | В2,5 D600 | 450 | 100/150 | 0.04 | 32 | 40 | 0
| ПР12.1.25 | ПР12.1.25-0,75Я-В2,5 | 1200 | 100 | 250 | В2,5 D600 | 750 | 100/100 | 0.03 | 24 | 24 | 0
| ПР15.1.25 | ПР15.1.25-0,45Я-В2,5 | 1500 | 100 | 250 | В2,5 D600 | 450 | 100/100 | 0.038 | 30.4 | 24 | 0
| ПР20.1.25 | ПР20.1.25-0,55Я-В2,5 | 2000 | 100 | 250 | В2,5 D600 | 550 | 100/150 | 0.05 | 40 | 24 | 0
| ПР25.1.25 | ПР25.1.25-0,4Я-В2,5 | 2500 | 100 | 250 | В2,5 D600 | 400 | 100/200 | 0.063 | 50.4 | 24 | 0
| ПР12.1,2.25 | ПР12.1,2.25-0,75Я-В2,5 | 1200 | 120 | 250 | В2,5 D600 | 750 | 100/100 | 0.036 | 28.8 | 28 | 0
| ПР15.1,2.25 | ПР15.1,2.25-0,45Я-В2,5 | 1500 | 120 | 250 | В2,5 D600 | 450 | 100/100 | 0.045 | 36 | 28 | 0
| ПР20.1,2.25 | ПР20.1,2.25-0,55Я-В2,5 | 2000 | 120 | 250 | В2,5 D600 | 550 | 100/150 | 0.06 | 48 | 20 | 0
| ПР12.1,5.25 | ПР12.1,5.25-0,9Я-В2,5 | 1200 | 150 | 250 | В2,5 D600 | 900 | 100/150 | 0.045 | 36 | 24 | 0
| ПР15.1,5.25 | ПР15.1,5.25-0,45Я-В2,5 | 1500 | 150 | 250 | В2,5 D600 | 450 | 100/100 | 0.057 | 45.6 | 24 | 0
| ПР20.1,5.25 | ПР20.1,5.25-0,45Я-В2,5 | 2000 | 150 | 250 | В2,5 D600 | 450 | 100/150 | 0.075 | 60 | 20 | 0
| ПР25.1,5.25 | ПР25.1,5.25-0,4Я-В2,5 | 2500 | 150 | 250 | В2,5 D600 | 400 | 100/200 | 0.094 | 75 | 16 | 0
| ПР30.2.25 | ПР30.2.25-0,7Я-В2,5 | 3000 | 200 | 250 | В2,5 D600 | 700 | 100/200 | 0.15 | 123 | 10 | 0
| ПР32.2.25 | ПР32.2.25-0,6Я-В2,5 | 3200 | 200 | 250 | В2,5 D600 | 600 | 100/200 | 0.16 | 131 | 10 | 0
| ПР25.2,4.25 | ПР25.2,4.25-1,15Я-В2,5 | 2500 | 240 | 250 | В2,5 D600 | 1150 | 100/200 | 0.15 | 122 | 12 | 0
| ПР30.2,4.25 | ПР30.2,4.25-0,7Я-В2,5 | 3000 | 240 | 250 | В2,5 D600 | 700 | 100/200 | 0.18 | 146 | 8 | 0
| ПР32.2,4.25 | ПР32.2,4.25-0,6Я-В2,5 | 3200 | 240 | 250 | В2,5 D600 | 600 | 100/200 | 0.192 | 158 | 8 | 0